## Line Pipe HYROW
OZ-Nr | Titel1 | Titel2 | Pos-Nr | Position1 | Langtext1 | Langtext2 | Menge | Einheit | Posart | Preisanteile | Planmenge | Postemplate
01 | Pipelinerohr
01.01 | Pipelinerohr | Nennweite DN1000 |  |  | Längs- oder spiralnahtgeschweißtes Pipelinerohr DN 1000 Stahlsorte L485ME | Längs- oder spiralnahtgeschweißtes Pipelinerohr DN 1000 (Außendurchmesser 1016 mm) nach GASCADE-Spezifikation P301, unverstärkt, für Erdgas und Wasserstoff (2. und 5. Gasfamilie) Auslegungsdruck: 100 bar Auslegungstemperatur: -20 bis 60 °C Werkstoff nach DIN EN ISO 3183 PSL 2 mit Anhang A, Stahlsorte: L485ME (1.8977) Nennwanddicke: 16,0 mm Innenbeschichtung: gem. GASCADE-Spezifikation CP 20 Außenbeschichtung: gem. GASCADE-Spezifikation CP 10 einschließlich aller Prüfungen, Abnahmen (APZ 3.2 nach DIN EN 10204), Zeugnisse, Dokumentationen und Kennzeichnung gemäß Spezifikation P301. | 116 | km
01.02 | MPQT | Manufacturing Procedure Qualification für die Spezifikationen P301 und P304 nach DIN EN ISO 3183 SAWH, SAWL und HFW für Nennweiten >= DN 300 |  |  |  | Mit der Durchführung einer MPQT (inkl. WPQT und RWPQT) soll die projektspezifische MPS (WPS) für die Massenproduktion bestätigt werden. Grundlage der MPQT ist die API 5L (inkl. Adendum) mit dem Annex B Kapitel B.3, B.4 und B.5. Die Qualifizierung (MPQT, WPQT und RWPQT) muss vor Beginn der Fertigung durchgeführt werden. Der Hersteller kann anhand einer vorhandenen Qualifikation (Basis/Nachweis: MPQT-Dokumentation – Siehe Kapitel 4), die innerhalb der Anforderungen des Anhangs „Essential Variables“ liegt, bei GASCADE den Verzicht einer erneuten MPQT im Rahmen der Anfrage/vor Vergabe anfragen (siehe auch API 5L Annex B, Kapitel B 5.2 und B.5.4). Sofern im Laufe der Produktion von den „Essential Variables“ gemäß Anhang 1 abgewichen werden soll, ist in Abhängigkeit der Abweichung ggf. eine neue Qualifikation erforderlich, der Umfang ist durch GASCADE festzulegen. Die „essential variables“ werden mit der MPQT/MPS/WPS festgelegt (Anhang 1). Während der MPQT sind die Ist-Werte aller Parameter für alle geprüften Rohre aufzuzeichnen. Für die Qualifikation von Bandverbindungsnähten im Rohr bei SAWH-Rohren ist der Hersteller aufgefordert einen entsprechenden Qualifikationsnachweis zu erbringen (z.B. nach DIN EN ISO 15614-1). Der Hersteller ist aufgefordert mindestens zwei Rohre aus unterschiedlichen Schmelzen je: 1. Stahlsorte, 2. Wanddicken- und Durchmesserkombination 3. Vormaterialhersteller(-kombination) vorab zu liefern wobei jedes MPQT-Rohr als eine Prüfeinheit zu betrachten ist.
01.03 | Alternativposition zu Pos. 01.01 | Nennweite DN1000 |  |  | Längs- oder spiralnahtgeschweißtes Pipelinerohr DN 1000, Stalsorte L485ME | Längs- oder spiralnahtgeschweißtes Pipelinerohr DN 1000 (Außendurchmesser 1016 mm) nach GASCADE-Spezifikation P304, unverstärkt, für Erdgas und Wasserstoff (2. und 5. Gasfamilie) Auslegungsdruck: 80 bar Auslegungstemperatur: -20 bis 60 °C Werkstoff nach DIN EN ISO 3183 PSL 2 mit Anhang A, Stahlsorte: L485ME (1.8977) Nennwanddicke: 12,8 mm Innenbeschichtung: gem. GASCADE-Spezifikation CP 20 Außenbeschichtung: gem. GASCADE-Spezifikation CP 10 einschließlich aller Prüfungen, Abnahmen (APZ 3.2 nach DIN EN 10204), Zeugnisse, Dokumentationen und Kennzeichnung gemäß Spezifikation P304. | 116 | km
01.04 | Anlieferung auf Rohrlagerplätze |  |  |  | Rohrauslieferung auf die Rohrlagerplätze entlang der geplanten Trasse | Die Lieferung der Pipelinerohre soll gleichmäßig verteilt auf insgesamt 11 Lagerplätze entlang der geplanten Trasse in Mecklenburg-Vorpommern erfolgen. Stapelung der Rohre gem. GASCADE Spezifikation "Stapelung von Stahlrohren DN950 - DN1200" | 1 | psch
Note on L1: Die Planmenge ist rein intern. Sie wird nicht an den Bieter übermittelt.

## Stationsrohr HYROW
OZ-Nr | Titel1 | Titel2 | Pos-Nr | Position1 | Langtext1 | Langtext2 | Menge | Einheit | Posart | Preisanteile | Planmenge | Postemplate
02 | Stationsrohr
02.01 | Stationsrohr | Nennweite DN1000 |  |  | Längs- oder spiralnahtgeschweißtes Pipelinerohr DN 1000, Stahlsorte L485ME | Längs- oder spiralnahtgeschweißtes Pipelinerohr DN 1000 (Außendurchmesser 1016 mm) gem. GASCADE-Spezifikation P303, unverstärkt, für Erdgas und Wasserstoff (2. und 5. Gasfamilie) Auslegungsdruck: 105 bar Auslegungstemperatur: -20 bis 60 °C Werkstoff nach DIN EN ISO 3183 mit Anhang A, Stahlsorte: L485ME (1.8977) Nennwanddicke: 22,2 mm einschließlich aller Prüfungen, Abnahmen (APZ 3.2 nach DIN EN 10204), Zeugnisse, Dokumentationen und Kennzeichnung gem. GASCADE-Spezifikation P303. | 240 | m
02.02 | Anlieferung auf Rohrlagerplätze |  |  |  | Rohrauslieferung auf die Rohrlagerplätze entlang der geplanten Trasse | Die Lieferung der Stationsrohre soll auf den Rohrlagerplatz Nr.8 in Grimmen erfolgen. Stapelung der Rohre anhand GASCADE Spezifikation "Stapelung von Stahlrohren DN950 - DN1200" | 1 | psch
Note on L1: Die Planmenge ist rein intern. Sie wird nicht an den Bieter übermittelt.